## Sheet1
Item | SubjectTitle | SubjectDescription | SubjectTitleTranslated | SubjectDescriptionTranslated | Reference | Remark
1 | Storage condition | storage place, out or in door should be mention, also pipes storage condition, that means pipes were kept: on wooden pallets, skid beam, on the ground, the ground surface was cement, sand or soil, …. all of them shall be mention in report and shown in relevant photos.Also, pipes with small OD don’t be under pipes with large OD | شرایط نگهداری | محل نگهداری، بیرون یا داخل باید ذکر شود، همچنین شرایط نگهداری لوله ها نیز باید ذکر گردد، یعنی لوله ها چگونه نگهداری می شوند: روی پالت چوبی، تیرآهن، روی زمین، سطح زمین سیمان، ماسه یا خاک و … همه آنها باید در گزارش ذکر شده و در عکس های مربوطه نشان داده شود.همچنین، لوله‌های با OD کوچک زیر لوله‌هایی با OD بزرگ قرار نگیرند. | TOTAL GS PVV 171 | SECTION 5.3
2 | visual inspection | For visual inspection there should be enough lighting (1000Lux) naturally or with lights. All of them shall be shown in relevant photos. the inspector should consider all defects, that can be inspect visually. | بازرسی چشمی | برای بازرسی چشمی باید نور کافی (1000Lux) به صورت طبیعی یا با چراغ وجود داشته باشد. همه آنها باید در عکس های مربوطه نشان داده شود. بازرس باید تمام عیوب را که می توان به صورت چشمی بازرسی کرد در نظر بگیرد. | ASME SECTION V | ARTICLE 9 VISUAL EXAMINATION
3 | Quantity | Quantity should be Check with inspection /product list or packing list. | مقدار | تعداد باید چک شود با / لیست محصول یا لیست تولیدی یا لیست بسته بندی بررسی شود.
4 | Marking | Marking on pipes shall be legible and all items must be mentioned on pipes according to relevant standard. it shall be shown in relevant photos. | علامت گذاری | علامت گذاری روی لوله ها باید خوانا باشد و کلیه موارد بر روی لوله ها طبق استاندارد مربوطه ذکر شود. باید در عکس های مربوطه نشان داده شود. | ASME SA 530 | 24. Product Marking
5 | Dimension | Dimension should be measured with calibrated tools and according to relevant drawing and standard. all actual measurement should be mention on proper chart in inspection report. | ابعاد واندازه | ابعاد باید با ابزار مدرج و بر اساس نقشه و استاندارد مربوطه اندازه گیری شود. تمام اندازه گیری های واقعی باید در نمودار مناسب در گزارش بازرسی ذکر شود. | ASME | B36.10 FOR Welded and Seamless Wrought Steel Pipe B36.19 FOR Stainless Steel Pipe
6 | PMI / Hardness | PMI / Hardness Testing should be done with calibrated instrument. PMI/ hardness percentage depends on the client request, (100% or 50%) per each heat No or any of the components. PMI/ Hardness shall be done according to relevant Procedure or Standard. photos should be clear enough which the amount of elements on PMI instrument screen / Hardness number should be legible in photos. | PMI / سختی | PMI / تست سختی باید با ابزار کالیبره شده انجام شود. درصد PMI/سختی به درخواست مشتری بستگی دارد (100% یا 50%) به ازای هر عدد Heat NO یا هر یک از اجزاء./ سختی باید طبق رویه یا استاندارد مربوطه انجام شود. عکس ها باید به اندازه کافی واضح باشند که مقدار عناصر روی صفحه دستگاه PMI / عدد سختی باید در عکس ها خوانا باشند. | ASTM/ASME | A 370 / SA 182
7 | NDT | Ultrasonic Test (UT), magnetic test (MT), penetrant test (PT) should be done with calibrated instrument and according to approved NDT procedure or relevant standard | تست های غیر مخرب | تست اولتراسونیک (UT)، تست مغناطیسی (MT)، تست نافذ (PT) باید با ابزار کالیبره شده و بر اساس روش تایید شده NDT یا استاندارد مربوطه انجام شود. | ASME SECTION V | Article 2 Radiographic Examination Article 4 Ultrasonic Examination Methods for Welds Article 6 Liquid Penetrant Examination Article 7 Magnetic Particle Examination
8 | Hydrostatic test | Hydrostatic /Pressure test, should be done according to approved procedure and relevant standard. environmental conditions must be considered in report such as fitting and water temperatures. Before test all calibration certificates for gauges and water analysis should be check.(expire date and CL content/PH are important). | تست هیدرو استاتیک | تست هیدرواستاتیک/فشار باید طبق روال تایید شده و استاندارد مربوطه انجام شود. در گزارش باید شرایط محیطی از قبیل fitting و دمای آب در نظر گرفته شود. قبل از آزمایش، تمام گواهی های کالیبراسیون برای گیج ها و آنالیز آب باید بررسی شوند. (تاریخ انقضا و محتوای CL/PH مهم هستند). | ASME B31.3 & ASTM A530 | Chapter VI 345 : LEAK TESTING & 20. Hydrostatic Test Requirements
9 | Coating Inspection | Coating/Painting inspection, should be done according to approved procedure and standard. All relevant tools must have valid calibration certificates and actual measurement should be mention in inspection report. | بازرسی پوشش | بازرسی پوشش / رنگ آمیزی باید طبق رویه و استاندارد تایید شده انجام شود. تمام ابزارهای مربوطه باید دارای گواهی کالیبراسیون معتبر باشند و اندازه گیری واقعی باید در گزارش بازرسی ذکر شود. | ISO 8501 SSPC (20&22&36) | 20:ZINC-RICH COATING INORGANIC AND ORGANIC 22:EPOXY POLYAMIDE PAINTS (PRIMER, INTERMEDIATE, AND TOPCOAT) 36: TWO-COMPONENT WEATHERABLE ALIPHATIC POLYURETHANE TOPCOAT, PERFORMANCE-BASED
10 | Document review | Document review: MTC should be check, and confirm that they are related to the inspected pipes. inspector should be mention in report there were original or copy and type of certificate was: 2.1,2.2,3.1 or 3.2 also materials quality certificate which issued by factory/vendor is in approve vendor list or not. all parameters such as chemical analyses, mechanical properties and so on shall be compare with relevant standard. inspector only allowed put signature (mention review) or review stamp on MTC, if all of things were satisfactory. | بررسی اسناد | بررسی سند: MTC باید بررسی شود و تایید شود که آنها با لوله های بازرسی شده مرتبط هستند. بازرس باید در گزارش ذکر کند که اصل یا کپی و نوع گواهینامه عبارت بود از: 2.1،2.2،3.1 یا 3.2 همچنین گواهی کیفیت مواد صادر شده توسط کارخانه/فروشنده در لیست فروشنده تایید شده است یا خیر. کلیه پارامترها مانند آنالیزهای شیمیایی، خواص مکانیکی و غیره باید با استاندارد مربوطه مقایسه شوند. بازرس فقط در صورتی که همه موارد رضایت بخش بود، اجازه گذاشتن امضا (بررسی ذکر) یا مهر بررسی را روی MTC می داد. | A 530/A 530M | 21. Certified Test Report
11 | Packing & Marking | Packing should be done by vendor according to approved procedure also shipping mark should be affixed on the goods according to relevant procedure. | بسته بندی و علامت گذاری | بسته بندی باید توسط فروشنده طبق رویه تایید شده انجام شود همچنین علامت حمل و نقل باید بر روی کالا طبق روال مربوطه چسبانده شود. | ASTM | A 700